## Essai Rotules
Ajustement | N° essai | Charge à rupture (N) | Excel associé | Ressenti au rotulage |  | Ajustement | Moyenne
P7 | 1 | 1041 | P7_1 |  |  | P7 | 934
| 2 | 1242 | P7_2 |  |  | H7 | 2241.2
| 3 | 584 | P7_3 |  |  | M7 | 304.8
| 4 | 986 | P7_4 |  |  | K7
| 5 | 817 | P7_5
H7 | 1 | 1243 | H7_1
| 2 | 3000 | H7_2 |  | problème de fichiers
| 3 | 1493 | H7_3
| 4 | 2519 | H7_4
| 5 | 2951 | H7_5
M7 | 1 | 280 | M7_1
| 2 | 556 | M7_2
| 3 | 491 | M7_3
| 4 | 24 | M7_4 |  | rotule sortie de l'alésage dès les premiers instants
| 5 | 173 | M7_5
K7 | 1 | 232 | K7_1
| 2 | 2025 | K7_2 |  | résultat précédent la casse machine lors de la première séance
| 3 | 236 | K7_3
| 4 | 18 | K7_4
| 5 | 1093 | K7_5
Date collage : | 2018-12-13
Date essai : | 2019-01-31
Durée de séchage : | 49
Formulas:
N° essai = DAYS([N° essai, row above],C24)

## Essais collage aluminium
N° essai | Charge à rupture (N) | Excel associé | Caractéristiques essais :
1 | 8950 | collage1 | * collage sur 20 mm de longueur alu 7075 T6 - alu 7075 T6
2 | 14539 | collage2 | * Diamètre arbre collé 11.8 mm / alésage 12 mm
3 | 9182 | collage3 | * colle structurelle DP490 epoxy
4 | 6940 | collage4
5 | 13350 | collage5
6 | 12240 | collage6
7 | 8500 | collage7
8 | 9140 | collage8
9 | 10710 | collage9
10 | 9630 | collage10
Moyenne | 10318.1

## Essai collage alu carbone
N° essai | Charge à rupture (N) | Excel associé
1 |  |  | Caractéristiques essais :
2 |  |  |  | * collage sur 25 mm de longueur alu 7075 T6 - tube carbone enroulement filamentaire (mateduc composites)
3 |  |  |  | * Diamètre arbre collé 11.8 mm / alésage 12 mm
4 |  |  |  | * colle structurelle DP490 epoxy
5
6
7
8
9
10