## Essai Rotules
Ajustement | Moyenne | Ecart-type | N° essai | Charge à rupture (N) | Excel associé | Ressenti au rotulage
P7 | 934 | 247.5914 | 1 | 1041 | P7_1 | facile |  | Valeur de référence :
|  |  | 2 | 1242 | P7_2 |  |  | 2000 N lors d'un bump 3G sur les inserts côté PM
|  |  | 3 | 584 | P7_3 |  |  | reprennant les efforts des biellettes de suspensions
|  |  | 4 | 986 | P7_4
|  |  | 5 | 817 | P7_5
H7 | 2241.2 | 823.5552 | 1 | 1243 | H7_1
|  |  | 2 | 3000 | H7_2 |  | problème de fichiers
|  |  | 3 | 1493 | H7_3
|  |  | 4 | 2519 | H7_4
|  |  | 5 | 2951 | H7_5
M7 | 304.8 | 220.5713 | 1 | 280 | M7_1
|  |  | 2 | 556 | M7_2
|  |  | 3 | 491 | M7_3
|  |  | 4 | 24 | M7_4 |  | rotule sortie de l'alésage dès les premiers instants
|  |  | 5 | 173 | M7_5
K7 | 394.75 | 476.5091 | 1 | 232 | K7_1
|  |  | 2 | 2025 | K7_2 |  | enlevé car résultat précédent la casse machine lors de la première séance
|  |  | 3 | 236 | K7_3
|  |  | 4 | 18 | K7_4
|  |  | 5 | 1093 | K7_5
Date collage : |  |  | 2018-12-13
Date essai : |  |  | 2019-01-31
Durée de séchage : |  |  | 49
Formulas:
N° essai = DAYS([N° essai, row above],E24)

## Essais collage aluminium
N° essai | Charge à rupture (N) | Excel associé | Caractéristiques essais :
1 | 8950 | collage1 | * collage sur 20 mm de longueur alu 7075 T6 - alu 7075 T6
2 | 14539 | collage2 | * Diamètre arbre collé 11.8 mm / alésage 12 mm
3 | 9182 | collage3 | * colle structurelle DP490 epoxy
4 | 6940 | collage4
5 | 13350 | collage5
6 | 12240 | collage6
7 | 8500 | collage7
8 | 9140 | collage8
9 | 10710 | collage9
10 | 9630 | collage10
Moyenne (N) | 10318.1
Ecart-type (N) | 2371.042

## Essai collage alu carbone
N° essai | Charge à rupture (N) | Excel associé
1 | 10937 |  |  |  | Caractéristiques essais :
2 | 12304 |  |  |  |  | * collage sur 25 mm de longueur alu 7075 T6 - tube carbone enroulement filamentaire (mateduc composites)
3 | 14291 |  |  |  |  | * Diamètre arbre collé 11.8 mm / alésage 12 mm
4 | 13740 |  |  |  |  | * colle structurelle DP490 epoxy
5 | 13828
6 | 12420
7 | 11596
8 | 12125
9 | 13800
10 | 11432 |  |  | Moyenne | 12647.3
|  |  |  | Ecart Type | 1181.719
Date collage : |  |  | 2018-12-13
Date essai : |  |  | 2019-02-05
Durée de séchage : |  |  | 54

## Témoins
| collage alu alu | carbone alu 1 | carbone alu 2 | carbone alu 3
charge rupture | 15791 | 10073 (vis)